## Tableau
N° certificat | Révision | Nom du fabricant | Date édition du certificat | Date expiration du certificat | Références modules | Nombre de cellules pleines | Taille cellule pleine (mm) | Technologie | Technologie cellule | Biverre ou Monoverre | Puissance minimum (Wc) | Seuil <550kgCO2/kWc | Puissance maximum (Wc) | Seuil <550kgCO2/kWc | ECS définitif ou temporaire
PPE2 N°022-2023_001 | 0 | JA SOLAR | 2023-07-06 | 2024-04-06 | JAM72D40-xxx/GB | 72 | 182 | Monocristallin | N-TOPCon | biverre | 565 | OUI | 580 | OUI | définitif
PPE2 N°022-2023_001 | 0 | JA SOLAR | 2023-07-06 | 2024-04-06 | JAM78D40-xxx/GB | 78 | 182 | Monocristallin | N-TOPCon | biverre | 615 | OUI | 630 | OUI | définitif
PPE2 N°022-2023_003 | 0 | JA SOLAR | 2023-07-27 | 2024-04-06 | JAM54S30-xxx/MR | 54 | 182 | Monocristallin | P-PERC | monoverre | 390 | OUI | 415 | OUI | définitif
PPE2 N°024-2023_002 | 0 | DMEGC | 2023-08-02 | 2024-04-30 | DMXXXM10-B54HSW/HBW/HBB/HBT/HST(-V) | 54 | 182 | Monocristallin | P-PERC | biverre | 390 | OUI | 415 | OUI | définitif
PPE2 N°024-2023_002 | 0 | DMEGC | 2023-08-02 | 2024-04-30 | DMXXXM10-B72HSW/HBW/HBB/HBT/HST(-V) | 72 | 182 | Monocristallin | P-PERC | biverre | 530 | OUI | 555 | OUI | définitif
PPE2 N°022-2023_002 | 0 | JA SOLAR | 2023-08-08 | 2024-04-06 | JAM54D40-xxx/LB | 54 | 182 | Monocristallin | N-TOPCon | biverre | 430 | OUI | 455 | OUI | définitif
PPE2 N°022-2023_005 | 0 | JA SOLAR | 2023-08-10 | 2024-04-06 | JAM54S30/MR et JAM54S31/MR | 54 | 182 | Monocristallin | P-PERC | monoverre | 390 | OUI | 415 | OUI | définitif
PPE2 N°022-2023_005 | 0 | JA SOLAR | 2023-08-10 | 2024-04-06 | JAM72S30-xxx/MR | 72 | 182 | Monocristallin | P-PERC | monoverre | 525 | OUI | 550 | OUI | définitif
PPE2 N°042-2023_001 | 0 | DUALSUN | 2023-09-01 | 2024-04-30 | DSxxx-108M10B-02 | 54 | 182 | Monocristallin | P-PERC | biverre | 395 | OUI | 410 | OUI | définitif
PPE2 N°022-2023_004 | 0 | JA SOLAR | 2023-09-05 | 2024-04-06 | JAM54D40-xxx/LB | 54 | 182 | Monocristallin | N-TOPCon | biverre | 430 | OUI | 455 | OUI | définitif
PPE2 N°022-2023_004 | 0 | JA SOLAR | 2023-09-05 | 2024-04-06 | JAM72D40-xxx/LB | 72 | 182 | Monocristallin | N-TOPCon | biverre | 575 | OUI | 600 | OUI | définitif
PPE2 N°042-2023_002 | 0 | DUALSUN | 2023-09-14 | 2024-04-30 | DSxxx-108M10TB-03 | 54 | 182 | Monocristallin | N-TOPCon | biverre | 405 | NON | 430 | OUI | définitif
PPE2 N°022-2023_006 | 0 | JA SOLAR | 2023-09-26 | 2024-04-06 | JAM54S30-xxx/MR | 54 | 182 | Monocristallin | P-PERC | monoverre | 390 | OUI | 415 | OUI | définitif
PPE2 N°036-2023_001 | 0 | TONGWEI | 2023-09-28 | 2024-07-08 | TWMPD-54HS/HB | 54 | 182.2 | Monocristallin | P-PERC | monoverre | 405 | OUI | 430 | OUI | définitif
PPE2 N°036-2023_002 | 0 | TONGWEI | 2023-09-28 | 2024-07-08 | TWMND-72HD | 72 | 182.2 | Monocristallin | N-TOPCon | biverre | 565 | NON | 590 | OUI | définitif
PPE2 N°033-2023_001 | 0 | JINERGY | 2023-10-05 | 2024-04-05 | JNBN108 | 54 | 182 | Monocristallin | N-TOPCon | biverre | 410 | OUI | 435 | OUI | temporaire
PPE2 N°033-2023_001 | 0 | JINERGY | 2023-10-05 | 2024-04-05 | JNBN120 | 60 | 182 | Monocristallin | N-TOPCon | biverre | 460 | OUI | 485 | OUI | temporaire
PPE2 N°033-2023_002 | 0 | JINERGY | 2023-10-05 | 2024-04-05 | JNBN144 | 72 | 182 | Monocristallin | N-TOPCon | biverre | 560 | OUI | 585 | OUI | temporaire
PPE2 N°019-2023-001 | 0 | CSI | 2023-10-16 | 2024-04-15 | CS6W-MB-AG | 72 | 182 | Monocristallin | P-PERC | biverre | 530 | OUI | 555 | OUI | définitif
PPE2 N°019-2023-001 | 0 | CSI | 2023-10-16 | 2024-04-15 | CS6W-MS | 72 | 182 | Monocristallin | P-PERC | monoverre | 535 | OUI | 560 | OUI | définitif
PPE2 N°019-2023-002 | 0 | CSI | 2023-10-16 | 2024-04-15 | CS6R-MS | 54 | 182 | Monocristallin | P-PERC | monoverre | 395 | OUI | 420 | OUI | définitif
PPE2 N°019-2023-003 | 0 | CSI | 2023-10-16 | 2024-04-15 | CS6RXXX-H-AG | 54 | 182 | Monocristallin | HJT | monoverre | 420 | OUI | 445 | OUI | définitif
PPE2 N°058-2023_001 | 0 | SUNOVA | 2023-10-17 | 2024-05-01 | SS-XXX-54MDH | 54 | 182 | Monocristallin | P-PERC | monoverre | 400 | OUI | 415 | OUI | définitif
PPE2 N°058-2023_001 | 0 | SUNOVA | 2023-10-17 | 2024-05-01 | SS-XXX-72MD/MDH | 72 | 182 | Monocristallin | P-PERC | monoverre | 540 | OUI | 555 | OUI | définitif
PPE2 N°058-2023_002 | 0 | SUNOVA | 2023-10-17 | 2024-05-01 | SS-BGXXX-54MDH | 54 | 182 | Monocristallin | P-PERC | biverre | 400 | OUI | 415 | OUI | définitif
PPE2 N°058-2023_002 | 0 | SUNOVA | 2023-10-17 | 2024-05-01 | SS-BGXXX-72MDH | 72 | 182 | Monocristallin | P-PERC | biverre | 535 | OUI | 550 | OUI | définitif
PPE2 N°058-2023_003 | 0 | SUNOVA | 2023-10-17 | 2024-05-01 | SS-XXX-60MDH | 60 | 182 | Monocristallin | P-PERC | monoverre | 445 | OUI | 460 | OUI | définitif
PPE2 N°058-2023_003 | 0 | SUNOVA | 2023-10-17 | 2024-05-01 | SS-XXX-66MDH | 66 | 182 | Monocristallin | P-PERC | monoverre | 490 | OUI | 505 | OUI | définitif
PPE2 N°058-2023_004 | 0 | SUNOVA | 2023-10-17 | 2024-05-01 | SS-BGXXX-60MDH | 60 | 182 | Monocristallin | P-PERC | biverre | 440 | OUI | 455 | OUI | définitif
PPE2 N°058-2023_004 | 0 | SUNOVA | 2023-10-17 | 2024-05-01 | SS-BGXXX-66MDH | 66 | 182 | Monocristallin | P-PERC | biverre | 490 | OUI | 505 | OUI | définitif
PPE2 N°022-2023_007 | 0 | JA SOLAR | 2023-10-19 | 2024-04-06 | JAM66D45-xxx/LB | 66 | 182 | Monocristallin | N-TOPCon | biverre | 585 | NON | 610 | OUI | définitif
PPE2 N°022-2023_007 | 0 | JA SOLAR | 2023-10-19 | 2024-04-06 | JAM72D42-xxx/LB | 72 | 182 | Monocristallin | N-TOPCon | biverre | 605 | NON | 630 | OUI | définitif
PPE2 N°042-2023_004 | 0 | DUALSUN | 2023-10-30 | 2024-04-30 | DSxxx-108M10-01/02/03 | 54 | 182 | Monocristallin | P-PERC | monoverre | 390 | OUI | 415 | OUI | définitif
PPE2 N°042-2023_004 | 0 | DUALSUN | 2023-10-30 | 2024-04-30 | DSxxx-144M10-01/02/03 | 72 | 182 | Monocristallin | P-PERC | monoverre | 530 | OUI | 555 | OUI | définitif
PPE2 N°069-2023_001 | 0 | AIKO | 2023-12-05 | 2024-10-01 | AIKO-Axxx-MAH72Mw | 72 | 182 | Monocristallin | ABC | monoverre | 600 | OUI | 625 | OUI | définitif
PPE2 N°069-2023_001 | 0 | AIKO | 2023-12-05 | 2024-10-01 | AIKO-Axxx-MAH54Mw/ AIKO-Axxx-MAH54Mb | 54 | 182 | Monocristallin | ABC | monoverre | 440 | OUI | 465 | OUI | définitif
PPE2 N°069-2023_002 | 0 | AIKO | 2023-12-05 | 2024-10-01 | AIKO-Axxx-MAH72Dw | 72 | 182 | Monocristallin | ABC | biverre | 595 | OUI | 620 | OUI | définitif
PPE2 N°069-2023_002 | 0 | AIKO | 2023-12-05 | 2024-10-01 | AIKO-Axxx-MAH54Dw/ AIKO-Axxx-MAH54Db | 54 | 182 | Monocristallin | ABC | biverre | 440 | OUI | 465 | OUI | définitif
PPE2 N°025-2023_001 | 0 | GCL | 2023-12-07 | 2024-06-30 | M10/54H & 54BH (full black) | 54 | 182 | Monocristallin | P-PERC | monoverre | 400 | OUI | 425 | OUI | définitif
PPE2 N°025-2023_002 | 0 | GCL | 2023-12-07 | 2024-06-30 | M10/72H | 72 | 182 | Monocristallin | N-TOPCon | monoverre | 540 | OUI | 565 | OUI | définitif
PPE2 N°025-2023_002 | 0 | GCL | 2023-12-07 | 2024-06-30 | M10/72GDF | 72 | 182 | Monocristallin | P-PERC | biverre | 535 | OUI | 560 | OUI | définitif
PPE2 N°025-2023_003 | 0 | GCL | 2023-12-07 | 2024-06-30 | M12/66H | 66 | 210 | Monocristallin | P-PERC | monoverre | 650 | OUI | 675 | OUI | définitif
PPE2 N°025-2023_003 | 0 | GCL | 2023-12-07 | 2024-06-30 | M12/66GDF | 66 | 210 | Monocristallin | P-PERC | biverre | 645 | OUI | 670 | OUI | définitif
PPE2 N°025-2023_004 | 0 | GCL | 2023-12-07 | 2024-06-07 | M12/60H | 60 | 210 | Monocristallin | P-PERC | monoverre | 590 | OUI | 615 | OUI | temporaire
PPE2 N°025-2023_004 | 0 | GCL | 2023-12-07 | 2024-06-07 | M12/60GDF | 60 | 210 | Monocristallin | P-PERC | biverre | 585 | OUI | 610 | OUI | temporaire
PPE2 N°070-2023-001 | 0 | FUTURASUN | 2023-12-08 | 2024-04-30 | FUxxxM/FUxxxMV Silk® Nova (108 Cells) | 54 | 182.2 | Monocristallin | N-TOPCon | monoverre | 420 | OUI | 445 | OUI | temporaire
PPE2 N°070-2023-001 | 0 | FUTURASUN | 2023-12-08 | 2024-04-30 | FUxxxM/FUxxxMV Silk® Nova (144 Cells) | 72 | 182.2 | Monocristallin | N-TOPCon | monoverre | 565 | OUI | 590 | OUI | temporaire
PPE2 N°067-2023_001 | 1 | MIDSUMMER | 2023-12-12 | 2024-12-12 | BOLD 6x10 | 60 | 156 | Couche mince | CIGS | monoverre | 180 | OUI | 230 | OUI | définitif
PPE2 N°067-2023_001 | 1 | MIDSUMMER | 2023-12-12 | 2024-12-12 | BOLD 6x11 | 66 | 156 | Couche mince | CIGS | monoverre | 200 | OUI | 250 | OUI | définitif
PPE2 N°067-2023_002 | 1 | MIDSUMMER | 2023-12-12 | 2024-12-12 | BOLD 6x12 | 72 | 156 | Couche mince | CIGS | monoverre | 220 | OUI | 270 | OUI | définitif
PPE2 N°067-2023_002 | 1 | MIDSUMMER | 2023-12-12 | 2024-12-12 | BOLD 6x14 | 84 | 156 | Couche mince | CIGS | monoverre | 260 | OUI | 310 | OUI | définitif
PPE2 N°067-2023_003 | 1 | MIDSUMMER | 2023-12-12 | 2024-12-12 | BOLD 6x16 | 96 | 156 | Couche mince | CIGS | monoverre | 300 | OUI | 350 | OUI | définitif
PPE2 N°067-2023_003 | 1 | MIDSUMMER | 2023-12-12 | 2024-12-12 | BOLD 6x18 | 108 | 156 | Couche mince | CIGS | monoverre | 340 | OUI | 390 | OUI | définitif
PPE2 N°019-2023-004 | 0 | CSI | 2023-12-18 | 2024-04-15 | CS7L-XXXMB-AG | 60 | 210 | Monocristallin | P-PERC | biverre | 585 | OUI | 610 | OUI | définitif
PPE2 N°019-2023-004 | 0 | CSI | 2023-12-18 | 2024-04-15 | CS7N-XXXMB-AG | 66 | 210 | Monocristallin | P-PERC | biverre | 645 | OUI | 670 | OUI | définitif
PPE2 N°019-2023-005 | 0 | CSI | 2023-12-18 | 2024-04-15 | CS7L-XXXTB-AG | 60 | 210 | Monocristallin | N-TOPCon | biverre | 620 | OUI | 645 | OUI | définitif
PPE2 N°019-2023-005 | 0 | CSI | 2023-12-18 | 2024-04-15 | CS7N-XXXTB-AG | 66 | 210 | Monocristallin | N-TOPCon | biverre | 685 | OUI | 710 | OUI | définitif
PPE2 N°019-2023-006 | 0 | CSI | 2023-12-18 | 2024-04-15 | CS6R-XXXT | 54 | 182 | Monocristallin | N-TOPCon | monoverre | 425 | OUI | 450 | OUI | définitif
PPE2 N°019-2023-006 | 0 | CSI | 2023-12-18 | 2024-04-15 | CS6W-XXXT | 72 | 182 | Monocristallin | N-TOPCon | monoverre | 570 | OUI | 595 | OUI | définitif
PPE2 N°019-2023-007 | 0 | CSI | 2023-12-18 | 2024-04-15 | CS6R-XXXMS | 54 | 182 | Monocristallin | P-PERC | monoverre | 395 | OUI | 420 | OUI | définitif
PPE2 N°019-2023-007 | 0 | CSI | 2023-12-18 | 2024-04-15 | CS6W-XXXMS | 72 | 182 | Monocristallin | P-PERC | monoverre | 535 | OUI | 560 | OUI | définitif
PPE2 N°019-2023-008 | 0 | CSI | 2023-12-18 | 2024-04-15 | CS6W-XXXTB-AG | 72 | 182 | Monocristallin | N-TOPCon | biverre | 565 | OUI | 590 | OUI | définitif
PPE2 N°019-2023-009 | 0 | CSI | 2023-12-18 | 2024-04-15 | CS6R-XXXH-AG | 54 | 182 | Monocristallin | HJT | monoverre | 420 | OUI | 445 | OUI | définitif
PPE2 N°069-2023_003 | 1 | AIKO | 2023-12-18 | 2024-10-01 | AIKO-Axxx-MAH72Mw | 72 | 182.2 | Monocristallin | ABC | monoverre | 610 | OUI | 635 | OUI | définitif
PPE2 N°069-2023_003 | 1 | AIKO | 2023-12-18 | 2024-10-01 | AIKO-Axxx-MAH54Mw/ AIKO-Axxx-MAH54Mb | 54 | 182.2 | Monocristallin | ABC | monoverre | 450 | OUI | 475 | OUI | définitif
PPE2 N°069-2023_004 | 1 | AIKO | 2023-12-18 | 2024-10-01 | AIKO-Axxx-MAH72Dw | 72 | 182.2 | Monocristallin | ABC | biverre | 605 | OUI | 630 | OUI | définitif
PPE2 N°069-2023_004 | 1 | AIKO | 2023-12-18 | 2024-10-01 | AIKO-Axxx-MAH54Dw/ AIKO-Axxx-MAH54Db | 54 | 182.2 | Monocristallin | ABC | biverre | 445 | OUI | 470 | OUI | définitif
PPE2 N°058-2023_005 | 1 | SUNOVA | 2023-12-21 | 2024-09-26 | SS-XXX-54MDH(T) | 54 | 182 | Monocristallin | N-TOPCon | monoverre | 420 | OUI | 435 | OUI | définitif
PPE2 N°058-2023_005 | 1 | SUNOVA | 2023-12-21 | 2024-09-26 | SS-BGXXX-54MDH(T) | 54 | 182 | Monocristallin | N-TOPCon | biverre | 415 | OUI | 440 | OUI | définitif
PPE2 N°058-2023_006 | 1 | SUNOVA | 2023-12-21 | 2024-09-26 | SS-XXX-78MDH(T) | 78 | 182 | Monocristallin | N-TOPCon | monoverre | 605 | OUI | 630 | OUI | définitif
PPE2 N°058-2023_006 | 1 | SUNOVA | 2023-12-21 | 2024-09-26 | SS-BGXXX-78MDH(T) | 78 | 182 | Monocristallin | N-TOPCon | biverre | 590 | OUI | 615 | OUI | définitif
PPE2 N°071-2023_001 | 0 | SYSTOSOLAR | 2023-12-26 | 2024-04-30 | DN-BT108N-3 | 54 | 182 | Monocristallin | N-TOPCon | biverre | 425 | OUI | 425 | OUI | définitif
PPE2 N°005-2023_001 | 0 | VOLTEC | 2023-12-12 | 2024-09-01 | Tarka 126 VSMD/VSMS | 63 | 166 | Monocristallin | P-PERC | monoverre | 385 | OUI | 395 | OUI | définitif
PPE2 N°005-2023_001 | 0 | VOLTEC | 2023-12-12 | 2024-09-01 | Tarka 138 VSMD | 69 | 166 | Monocristallin | P-PERC | monoverre | 420 | OUI | 430 | OUI | définitif
PPE2 N°005-2023_002 | 0 | VOLTEC | 2023-12-12 | 2024-09-01 | Tarka 126 VSBD | 63 | 166 | Monocristallin | P-PERC | monoverre | 385 | OUI | 395 | OUI | définitif
PPE2 N°005-2023_002 | 0 | VOLTEC | 2023-12-12 | 2024-09-01 | Tarka 138 VSBD | 69 | 166 | Monocristallin | P-PERC | monoverre | 415 | OUI | 425 | OUI | définitif
PPE2 N°005-2023_003 | 0 | VOLTEC | 2023-12-12 | 2024-06-12 | Tarka 80 VSMP | 40 | 210 | Monocristallin | P-PERC | monoverre | 395 | OUI | 410 | OUI | temporaire
PPE2 N°024-2023_008 | 0 | DMEGC | 2023-11-13 | 2024-04-30 | DMXXXM10-54HSW/HBW/HBB(-V) | 54 | 182 | Monocristallin | P-PERC | monoverre | 390 | OUI | 415 | OUI | définitif
PPE2 N°024-2023_008 | 0 | DMEGC | 2023-11-13 | 2024-04-30 | DMXXXM10-54HSW/HBW/HBB(-V) | 54 | 182 | Monocristallin | P-PERC | monoverre | 390 | OUI | 415 | OUI | définitif
PPE2 N°024-2023_010 | 0 | DMEGC | 2023-12-11 | 2024-04-30 | DMXXXM10T-54HSW/HBW/HBB(-V) | 54 | 182 | Monocristallin | N-TOPCon | monoverre | 410 | NON | 435 | OUI | définitif
PPE2 N°024-2023_010 | 0 | DMEGC | 2023-12-11 | 2024-04-30 | DMXXXM10T-72HSW/HBW/HBB(-V) | 72 | 182 | Monocristallin | N-TOPCon | monoverre | 555 | NON | 580 | OUI | définitif
PPE2 N°024-2023_001 | 1 | DMEGC | 2024-01-10 | 2024-04-30 | DMXXXM10T-B54HSW/HBW/HBB/HST/HBT | 54 | 182 | Monocristallin | N-TOPCon | biverre | 415 | OUI | 440 | OUI | définitif
PPE2 N°024-2023_001 | 1 | DMEGC | 2024-01-10 | 2024-04-30 | DMXXXM10T-B72HSW/HBW/HBB/HST/HBT | 72 | 182 | Monocristallin | N-TOPCon | biverre | 560 | OUI | 585 | OUI | définitif
PPE2 N°025-2023_005 | 1 | GCL | 2024-01-17 | 2024-07-17 | NT10/54GDF | 54 | 182 | Monocristallin | N-TOPCon | biverre | 420 | OUI | 445 | OUI | temporaire
PPE2 N°025-2023_005 | 1 | GCL | 2024-01-17 | 2024-07-17 | NT10/72GDF | 72 | 182 | Monocristallin | N-TOPCon | biverre | 575 | OUI | 600 | OUI | temporaire
PPE2 N°067-2024_001 | 0 | MIDSUMMER | 2024-01-17 | 2024-12-12 | BOLD S-XXX 1292x2583 | 224 | 312 | Couche mince | CIGS | monoverre | 480 | OUI | 530 | OUI | définitif
PPE2 N°067-2024_001 | 0 | MIDSUMMER | 2024-01-17 | 2024-12-12 | SLIM S-XXX 348x2583 | 56 | 312 | Couche mince | CIGS | monoverre | 125 | NON | 140 | OUI | définitif
PPE2 N°042-2023_005 | 1 | DUALSUN | 2024-01-22 | 2024-04-30 | DSxxx-108M10B-02 | 54 | 182 | Monocristallin | P-PERC | biverre | 390 | OUI | 415 | OUI | définitif
PPE2 N°042-2023_005 | 1 | DUALSUN | 2024-01-22 | 2024-04-30 | DSxxx-144M10B-02 | 72 | 182 | Monocristallin | P-PERC | biverre | 530 | OUI | 555 | OUI | définitif
PPE2 N°033-2023_003 | 0 | JINERGY | 2024-01-26 | 2024-07-26 | JNBN108 | 54 | 182.2 | Monocristallin | N-TOPCon | biverre | 430 | OUI | 455 | OUI | temporaire
PPE2 N°033-2023_003 | 0 | JINERGY | 2024-01-26 | 2024-07-26 | JNBN120 | 60 | 182.2 | Monocristallin | N-TOPCon | biverre | 475 | OUI | 500 | OUI | temporaire
PPE2 N°033-2023_004 | 0 | JINERGY | 2024-01-26 | 2024-07-26 | JNMN108 | 54 | 182.2 | Monocristallin | N-TOPCon | monoverre | 410 | OUI | 435 | OUI | temporaire
PPE2 N°033-2023_004 | 0 | JINERGY | 2024-01-26 | 2024-07-26 | JNMN156 | 78 | 182.2 | Monocristallin | N-TOPCon | monoverre | 605 | OUI | 630 | OUI | temporaire
PPE2 N°033-2023_005 | 0 | JINERGY | 2024-01-26 | 2024-07-26 | JNBN144 | 72 | 182.2 | Monocristallin | N-TOPCon | biverre | 575 | OUI | 600 | OUI | temporaire
PPE2 N°033-2023_005 | 0 | JINERGY | 2024-01-26 | 2024-07-26 | JNMN144 | 72 | 182.2 | Monocristallin | N-TOPCon | monoverre | 555 | OUI | 580 | OUI | temporaire
PPE2 N°054-2024_001 | 0 | AKCOME | 2024-01-29 | 2024-10-26 | SKA611HDGDC-xxx | 66 | 210 | Monocristallin | HTJ | biverre | 655 | OUI | 710 | OUI | définitif
PPE2 N°026-2023_001 | 1 | LONGI | 29/01/2024 | 2024-12-15 | LR5-54HPH | 54 | 182 | Monocristallin | P-PERC | monoverre | 405 | OUI | 425 | OUI | définitif
PPE2 N°026-2023_004 | 1 | LONGI | 29/01/2024 | 2024-12-15 | LR5-72HGD | 72 | 182.2 | Monocristallin | N-TOPCon | biverre | 565 | OUI | 590 | OUI | définitif
PPE2 N°026-2024_002 | 0 | LONGI | 29/01/2024 | 2024-12-15 | LR5-54HPH | 54 | 182 | Monocristallin | P-PERC | monoverre | 405 | OUI | 425 | OUI | définitif
PPE2 N°026-2024_003 | 0 | LONGI | 29/01/2024 | 2024-12-15 | LR5-72HGD | 72 | 182.2 | Monocristallin | N-TOPCon | biverre | 565 | OUI | 590 | OUI | définitif
PPE2 N°071-2024_001 | 0 | SYSTOSOLAR | 2024-01-31 | 2024-04-30 | DN-BT132N | 66 | 182 | Monocristallin | N-TOPCon | biverre | 500 | OUI | 500 | OUI | définitif
PPE2 N°074-2024_001 | 0 | HOYUAN | 2024-02-05 | 2024-12-31 | HY-NT10/72GDF-XXX | 72 | 182 | Monocristallin | N-TOPCon | biverre | 560 | NON | 585 | OUI | définitif
PPE2 N°074-2024_001 | 0 | HOYUAN | 2024-02-05 | 2024-12-31 | HY-NT10/78GDF-XXX | 78 | 182 | Monocristallin | N-TOPCon | biverre | 610 | OUI | 635 | OUI | définitif
PPE2 N°074-2024_002 | 0 | HOYUAN | 2024-02-05 | 2024-12-31 | HY-NT10/54GDF-XXX | 54 | 182 | Monocristallin | N-TOPCon | biverre | 425 | OUI | 440 | OUI | définitif
PPE2 N°026-2024_001 | 1 | LONGI | 06/02/2024 | 2024-12-15 | LR5-72HBD | 72 | 182 | Monocristallin | P-PERC | biverre | 540 | OUI | 560 | OUI | définitif
PPE2 N°026-2024_001 | 1 | LONGI | 06/02/2024 | 2024-12-15 | LR5-72HPH | 72 | 182 | Monocristallin | P-PERC | monoverre | 540 | OUI | 560 | OUI | définitif
PPE2 N°026-2024_004 | 1 | LONGI | 06/02/2024 | 2024-12-15 | LR5-72HBD | 72 | 182 | Monocristallin | P-PERC | biverre | 540 | OUI | 560 | OUI | définitif
PPE2 N°026-2024_004 | 1 | LONGI | 06/02/2024 | 2024-12-15 | LR5-72HPH | 72 | 182 | Monocristallin | P-PERC | monoverre | 540 | OUI | 560 | OUI | définitif
PPE2 N°022-2023_008 | 0 | JA SOLAR | 2023-10-25 | 2024-04-06 | JAM54S30-xxx/LR | 54 | 182 | Monocristallin | P-PERC | monoverre | 415 | NON | 440 | OUI | temporaire
PPE2 N°022-2024_001 | 0 | JA SOLAR | 2024-02-19 | 2024-04-06 | JAM54D40-xxx/LB | 54 | 182 | Monocristallin | N-TOPCon | biverre | 430 | OUI | 455 | OUI | définitif
PPE2 N°022-2024_001 | 0 | JA SOLAR | 2024-02-19 | 2024-04-06 | JAM72D40-xxx/LB | 72 | 182 | Monocristallin | N-TOPCon | biverre | 575 | OUI | 600 | OUI | définitif
PPE2 N°022-2024_002 | 0 | JA SOLAR | 2024-02-19 | 2024-04-06 | JAM54D40-xxx/LB | 54 | 182 | Monocristallin | N-TOPCon | biverre | 430 | OUI | 455 | OUI | définitif
PPE2 N°022-2024_002 | 0 | JA SOLAR | 2024-02-19 | 2024-04-06 | JAM72D40-xxx/LB | 72 | 182 | Monocristallin | N-TOPCon | biverre | 575 | OUI | 600 | OUI | définitif
PPE2 N°022-2024_003 | 0 | JA SOLAR | 2024-02-20 | 2024-04-06 | JAM54D40-xxx/GB et JAM54D41-xxx/GB | 54 | 182 | Monocristallin | N-TOPCon | biverre | 415 | OUI | 430 | OUI | définitif
PPE2 N°022-2024_003 | 0 | JA SOLAR | 2024-02-20 | 2024-04-06 | JAM54S40-xxx/GR | 54 | 182 | Monocristallin | N-TOPCon | monoverre | 410 | OUI | 435 | OUI | définitif
PPE2 N°052-2023_001 | 0 | CHINT | 2024-01-22 | 2024-04-30 | CHSM72M-HC | 72 | 182 | Monocristallin | P-PERC | monoverre | 545 | OUI | 570 | OUI | définitif
PPE2 N°052-2023_001 | 0 | CHINT | 2024-01-22 | 2024-04-30 | CHSM72M(DG)/F-BH | 72 | 182 | Monocristallin | P-PERC | biverre | 540 | OUI | 565 | OUI | définitif
PPE2 N°052-2023_002 | 0 | CHINT | 2024-01-22 | 2024-04-30 | CHSM72N-HC | 72 | 182 | Monocristallin | N-TOPCon | monoverre | 560 | OUI | 585 | OUI | définitif
PPE2 N°052-2023_002 | 0 | CHINT | 2024-01-22 | 2024-04-30 | CHSM72N(DG)/F-BH CHSM72N(DG)/F-HC | 72 | 182 | Monocristallin | N-TOPCon | biverre | 560 | OUI | 585 | OUI | définitif
PPE2 N°052-2023_003 | 0 | CHINT | 2024-02-20 | 2024-04-30 | CHSM72N-HC | 72 | 182.3 | Monocristallin | N-TOPCon | monoverre | 560 | OUI | 585 | OUI | définitif
PPE2 N°052-2023_003 | 0 | CHINT | 2024-02-20 | 2024-04-30 | CHSM72N(DG)/F-BH CHSM72N(DG)/F-HC | 72 | 182.3 | Monocristallin | N-TOPCon | biverre | 575 | OUI | 600 | OUI | définitif
PPE2 N°052-2023_004 | 0 | CHINT | 2024-02-20 | 2024-04-30 | CHSN54N(DGT)/F-BH | 54 | 182.3 | Monocristallin | N-TOPCon | monoverre | 405 | OUI | 430 | OUI | définitif
PPE2 N°052-2023_004 | 0 | CHINT | 2024-02-20 | 2024-04-30 | CHSM54N(DG)/F-HC | 54 | 182.3 | Monocristallin | N-TOPCon | monoverre | 420 | OUI | 445 | OUI | définitif
PPE2 N°052-2023_005 | 0 | CHINT | 2024-02-20 | 2024-04-30 | CHSM54N-HC CHSM54N(BL)-HC | 54 | 182.3 | Monocristallin | N-TOPCon | monoverre | 415 | OUI | 440 | OUI | définitif
PPE2 N°052-2023_005 | 0 | CHINT | 2024-02-20 | 2024-04-30 | CHSM54N(BLH)-HC | 54 | 182.3 | Monocristallin | N-TOPCon | monoverre | 410 | OUI | 435 | OUI | définitif
PPE2 N°052-2023_006 | 0 | CHINT | 2024-02-20 | 2024-04-30 | CHSM78N(DG)/F-BH | 78 | 182.3 | Monocristallin | N-TOPCon | biverre | 605 | OUI | 630 | OUI | définitif
PPE2 N°052-2023_006 | 0 | CHINT | 2024-02-20 | 2024-04-30 | CHSM48N(DGT)/F-BH | 48 | 182.3 | Monocristallin | N-TOPCon | biverre | 355 | NON | 380 | NON | définitif
PPE2 N°052-2023_007 | 0 | CHINT | 2024-02-21 | 2024-04-30 | CHSM72M-HC | 72 | 182.2 | Monocristallin | P-PERC | monoverre | 545 | OUI | 570 | OUI | définitif
PPE2 N°052-2023_007 | 0 | CHINT | 2024-02-21 | 2024-04-30 | CHSM72M(DG)/F-BH | 72 | 182.2 | Monocristallin | P-PERC | biverre | 540 | OUI | 565 | OUI | définitif
PPE2 N°042-2023_003 | 2 | DUALSUN | 2024-02-21 | 2024-04-30 | DSXXX-120M6-02(-V) | 60 | 166 | Monocristallin | P-PERC | monoverre | 360 | OUI | 385 | OUI | définitif
PPE2 N°036-2024_001 | 0 | TONGWEI | 2024-02-29 | 2024-07-08 | TWMND-72HD | 72 | 182.2 | Monocristallin | N-TOPCon | biverre | 565 | OUI | 590 | OUI | définitif
PPE2 N°036-2023_003 | 1 | TONGWEI | 2024-02-29 | 2024-07-08 | TWMND-54HS/HB | 54 | 182.2 | Monocristallin | N-TOPCon | monoverre | 415 | OUI | 440 | OUI | définitif
PPE2 N°025-2024_001 | 0 | GCL | 2024-02-29 | 2024-08-29 | NT10/72GDF | 72 | 182 | Monocristallin | N-TOPCon | biverre | 570 | OUI | 595 | OUI | temporaire
PPE2 N°025-2024_001 | 0 | GCL | 2024-02-29 | 2024-08-29 | NT10R/72GDF | 72 | 182 | Monocristallin | N-TOPCon | biverre | 595 | OUI | 620 | OUI | temporaire
PPE2 N°025-2024_002 | 0 | GCL | 2024-02-29 | 2024-08-29 | NT10R/54 GDF & BGDF | 54 | 182.2 | Monocristallin | N-TOPCon | biverre | 430 | OUI | 455 | OUI | temporaire
PPE2 N°025-2024_003 | 0 | GCL | 2024-02-29 | 2024-08-29 | NT12R/66GDF | 66 | 182 | Monocristallin | N-TOPCon | biverre | 590 | OUI | 615 | OUI | temporaire
PPE2 N°025-2024_004 | 0 | GCL | 2024-02-29 | 2024-08-29 | NT12/66GDF | 66 | 210 | Monocristallin | N-TOPCon | biverre | 680 | OUI | 705 | OUI | temporaire
PPE2 N°024-2023_004 | 2 | DMEGC | 2023-10-30 | 2024-04-30 | DMXXXM10T-B54HSW/HBW/HBB/HST/HBT | 54 | 182 | Monocristallin | N-TOPCon | biverre | 415 | OUI | 440 | OUI | définitif
PPE2 N°024-2023_004 | 2 | DMEGC | 2023-10-30 | 2024-04-30 | DMXXXM10T-B72HSW/HBW/HBB/HST/HBT | 72 | 182 | Monocristallin | N-TOPCon | biverre | 560 | OUI | 585 | OUI | définitif
PPE2 N°024-2024_003 | 0 | DMEGC | 2024-02-06 | 2024-04-30 | DMXXXM10T-54HSW/HBW/HBB(-V) | 54 | 182 | Monocristallin | N-TOPCon | monoverre | 410 | OUI | 435 | OUI | définitif
PPE2 N°024-2024_003 | 0 | DMEGC | 2024-02-06 | 2024-04-30 | DMXXXM10T-72HSW/HBW/HBB(-V) | 72 | 182 | Monocristallin | N-TOPCon | monoverre | 570 | OUI | 595 | OUI | définitif
PPE2 N°024-2024_004 | 0 | DMEGC | 2024-02-21 | 2024-04-30 | DMXXXM10-66HSW/HBW/HBB(-V) | 66 | 182 | Monocristallin | P-PERC | monoverre | 490 | OUI | 515 | OUI | définitif
PPE2 N°024-2024_004 | 0 | DMEGC | 2024-02-21 | 2024-04-30 | DMXXXM10-72HSW/HBW/HBB(-V) | 72 | 182 | Monocristallin | P-PERC | monoverre | 535 | OUI | 560 | OUI | définitif
PPE2 N°024-2024_005 | 0 | DMEGC | 2024-02-29 | 2024-04-30 | DMXXXM6-B60HSW/HST/HBW/HBT/HBB | 60 | 166 | Monocristallin | P-PERC | biverre | 360 | OUI | 385 | OUI | définitif
PPE2 N°024-2024_005 | 0 | DMEGC | 2024-02-29 | 2024-04-30 | DMXXXM6-B72HSW/HST/HBW/HBT/HBB | 72 | 166 | Monocristallin | P-PERC | biverre | 435 | OUI | 460 | OUI | définitif
PPE2 N°024-2024_006 | 0 | DMEGC | 2024-02-20 | 2024-04-30 | DMXXXM10-B54HSW/HBW/HBB/HBT/HST(-V) | 54 | 182 | Monocristallin | P-PERC | biverre | 400 | OUI | 425 | OUI | définitif
PPE2 N°024-2024_006 | 0 | DMEGC | 2024-02-20 | 2024-04-30 | DMXXXM10-B72HSW/HBW/HBB/HBT/HST(-V) | 72 | 182 | Monocristallin | P-PERC | biverre | 535 | OUI | 560 | OUI | définitif
PPE2 N°024-2023_009 | 1 | DMEGC | 2024-02-29 | 2024-04-30 | DMXXXM10RT-54HSW/HBW/HBB(-V) | 54 | 182 | Monocristallin | N-TOPCon | monoverre | 425 | OUI | 450 | OUI | définitif
PPE2 N°024-2023_009 | 1 | DMEGC | 2024-02-29 | 2024-04-30 | DMXXXM10RT-B54(G54)HSW/HBW/HBB/HST/HBT(-V) | 54 | 182 | Monocristallin | N-TOPCon | biverre | 430 | OUI | 455 | OUI | définitif
PPE2 N°024-2023_011 | 1 | DMEGC | 2024-01-18 | 2024-04-30 | DMXXXM10T-B66HSW/HBW/HBB/HST/HBT | 66 | 182 | Monocristallin | N-TOPCon | biverre | 500 | OUI | 525 | OUI | définitif
PPE2 N°024-2023_011 | 1 | DMEGC | 2024-01-18 | 2024-04-30 | DMXXXM10T-B78HSW/HBW/HBB/HST/HBT | 78 | 182 | Monocristallin | N-TOPCon | biverre | 615 | OUI | 640 | OUI | définitif
PPE2 N°024-2024_001 | 0 | DMEGC | 2024-02-06 | 2024-04-30 | DMXXXM10T-B54HSW/HBW/HBB/HST/HBT | 54 | 182 | Monocristallin | N-TOPCon | biverre | 415 | OUI | 440 | OUI | définitif
PPE2 N°024-2024_001 | 0 | DMEGC | 2024-02-06 | 2024-04-30 | DMXXXM10T-B72HSW/HBW/HBB/HST/HBT | 72 | 182 | Monocristallin | N-TOPCon | biverre | 560 | OUI | 585 | OUI | définitif
PPE2 N°035-2024_001 | 0 | RISEN | 2024-02-02 | 2024-04-30 | RSM132-8-xxxBHDG | 66 | 210 | Monocristallin | N-type HJT | biverre | 690 | OUI | 715 | OUI | définitif
PPE2 N°073-2024_001 | 0 | RUNERGY | 2024-03-05 | 2024-12-28 | HY-DH108N8/ HY-DH108N8B | 54 | 182 | Monocristallin | N-TOPCon | biverre | 415 | OUI | 435 | OUI | définitif
PPE2 N°073-2024_001 | 0 | RUNERGY | 2024-03-05 | 2024-12-28 | HY-DH144N8 | 72 | 182 | Monocristallin | N-TOPCon | biverre | 565 | OUI | 585 | OUI | définitif
PPE2 N°073-2024_002 | 0 | RUNERGY | 2024-03-05 | 2024-12-28 | HY-DH120N8 | 60 | 182 | Monocristallin | N-TOPCon | biverre | 460 | OUI | 485 | OUI | définitif
PPE2 N°073-2024_002 | 0 | RUNERGY | 2024-03-05 | 2024-12-28 | HY-DH156N8 | 78 | 182 | Monocristallin | N-TOPCon | biverre | 605 | OUI | 630 | OUI | définitif
PPE2 N°008-2024_001 | 0 | SYSTOVI | 2024-03-05 | 2024-04-30 | SYSXXXDA007 | 54 | 182 | Monocristallin | N-TOPCon | biverre | 435 | OUI | 445 | OUI | définitif
PPE2 N°046-2024_001 | 0 | SUNMAN | 2024-03-06 | 2024-05-01 | eArc SMF430F-12X12UW (Boite de jonction face avant) | 72 | 166 | Monocristallin | P-PERC | monoverre | 430 | OUI | 460 | OUI | définitif
PPE2 N°046-2024_001 | 0 | SUNMAN | 2024-03-06 | 2024-05-01 | eArc SMF430F-12X12DW (Boite de jonction face arrière) | 72 | 166 | Monocristallin | P-PERC | monoverre | 430 | OUI | 460 | OUI | définitif
PPE2 N°047-2024_001 | 0 | CREAWATT | 2024-03-06 | 2024-05-01 | LUXXXXF-12X12UW | 72 | 166 | Monocristallin | P-PERC | monoverre | 430 | OUI | 460 | OUI | définitif
PPE2 N°047-2024_001 | 0 | CREAWATT | 2024-03-06 | 2024-05-01 | LUXXXXF-12X12UW | 72 | 166 | Monocristallin | P-PERC | monoverre | 430 | OUI | 460 | OUI | définitif
PPE2 N°075-2024_001 | 0 | YINGLI | 2024-03-07 | 2024-12-04 | YLxxxCF54 e/2 | 54 | 182.2 | Monocristallin | N-TOPCon | biverre | 420 | OUI | 435 | OUI | définitif
PPE2 N°075-2024_001 | 0 | YINGLI | 2024-03-07 | 2024-12-04 | YLxxxCF72 e/2 | 72 | 182.2 | Monocristallin | N-TOPCon | biverre | 570 | OUI | 585 | OUI | définitif
PPE2 N°036-2024_002 | 0 | TONGWEI | 2024-03-11 | 2024-07-08 | TWMNH-66HD | 66 | 182 | Monocristallin | N-TOPCon | biverre | 595 | OUI | 620 | OUI | temporaire
PPE2 N°036-2024_002 | 0 | TONGWEI | 2024-03-11 | 2024-07-08 | TWMNH-48HD/HC | 48 | 182 | Monocristallin | N-TOPCon | biverre | 425 | OUI | 450 | OUI | temporaire
PPE2 N°052-2023_008 | 0 | CHINT | 2024-03-06 | 2024-07-26 | CHSM72N-HC | 72 | 182.3 | Monocristallin | N-TOPCon | monoverre | 560 | OUI | 585 | OUI | temporaire
PPE2 N°052-2023_008 | 0 | CHINT | 2024-03-06 | 2024-07-26 | CHSM72N(DG)/F-BH CHSM72N(DG)/F-HC | 72 | 182.3 | Monocristallin | N-TOPCon | biverre | 575 | OUI | 600 | OUI | temporaire
PPE2 N°052-2023_009 | 0 | CHINT | 2024-03-11 | 2024-07-26 | CHSN54N(DGT)/F-BH | 54 | 182.3 | Monocristallin | N-TOPCon | biverre | 405 | OUI | 430 | OUI | temporaire
PPE2 N°052-2023_009 | 0 | CHINT | 2024-03-11 | 2024-07-26 | CHSM54N(DG)/F-HC | 54 | 182.3 | Monocristallin | N-TOPCon | biverre | 420 | OUI | 445 | OUI | temporaire
PPE2 N°052-2023_010 | 0 | CHINT | 2024-03-06 | 2024-07-26 | CHSM78N(DG)/F-BH | 78 | 182.3 | Monocristallin | N-TOPCon | biverre | 610 | OUI | 630 | OUI | temporaire
PPE2 N°052-2023_010 | 0 | CHINT | 2024-03-06 | 2024-07-26 | CHSM48N(DGT)/F-BH | 48 | 182.3 | Monocristallin | N-TOPCon | biverre | 370 | OUI | 385 | OUI | temporaire
PPE2 N°052-2023_011 | 0 | CHINT | 2024-03-11 | 2024-07-26 | CHSM54N-HC CHSM54N(BL)-HC | 54 | 182.3 | Monocristallin | N-TOPCon | monoverre | 415 | OUI | 440 | OUI | temporaire
PPE2 N°052-2023_011 | 0 | CHINT | 2024-03-11 | 2024-07-26 | CHSM54N(BLH)-HC | 54 | 182.3 | Monocristallin | N-TOPCon | monoverre | 410 | OUI | 435 | OUI | temporaire
PPE2 N°022-2024_004 | 0 | JA SOLAR | 2024-03-12 | 2024-04-06 | JAM54D40-xxx/LB | 54 | 182 | Monocristallin | N-TOPCon | biverre | 430 | OUI | 455 | OUI | définitif
PPE2 N°022-2024_004 | 0 | JA SOLAR | 2024-03-12 | 2024-04-06 | JAM72D40-xxx/LB | 72 | 182 | Monocristallin | N-TOPCon | biverre | 575 | OUI | 600 | OUI | définitif
PPE2 N°072-2023_001 | 0 | PHONOSOLAR | 2024-03-12 | 2024-04-30 | PSxxxM6H-24/TH | 72 | 182 | Monocristallin | P-PERC | monoverre | 535 | OUI | 555 | OUI | définitif
PPE2 N°024-2024_002 | 0 | DMEGC | 2024-03-11 | 2024-04-30 | DMXXXM10RT-54HSW/HBW/HBB(-V) | 54 | 182 | Monocristallin | N-TOPCon | monoverre | 425 | OUI | 450 | OUI | définitif
PPE2 N°024-2024_002 | 0 | DMEGC | 2024-03-11 | 2024-04-30 | DMXXXM10RT-B54(G54)HSW/HBW/HBB/HST/HBT(-V) | 54 | 182 | Monocristallin | N-TOPCon | biverre | 430 | OUI | 455 | OUI | définitif
PPE2 N°024-2024_007 | 0 | DMEGC | 2024-03-11 | 2024-04-30 | DMXXXM10RT-60HSW/HBW/HBB(-V) | 60 | 182 | Monocristallin | N-TOPCon | monoverre | 480 | OUI | 505 | OUI | définitif
PPE2 N°024-2024_007 | 0 | DMEGC | 2024-03-11 | 2024-04-30 | DMXXXM10RT-B60HSW/HBW/HBB/HST/HBT(-V) | 60 | 182 | Monocristallin | N-TOPCon | biverre | 480 | OUI | 505 | OUI | définitif
PPE2 N°076-2024_001 | 0 | SUNTECH | 2024-03-14 | 2024-12-01 | STPxxxS-C54/Nshkm+ | 54 | 182 | Monocristallin | N-TOPCon | biverre | 405 | OUI | 430 | OUI | définitif
PPE2 N°076-2024_001 | 0 | SUNTECH | 2024-03-14 | 2024-12-01 | STPxxxS-C72/Nsh+ | 54 | 182 | Monocristallin | N-TOPCon | biverre | 435 | OUI | 445 | OUI | définitif
PPE2 N°076-2024_002 | 0 | SUNTECH | 2024-03-14 | 2024-12-01 | #REF! | 72 | 182 | Monocristallin | N-TOPCon | biverre | 545 | OUI | 570 | OUI | définitif
PPE2 N°076-2024_002 | 0 | SUNTECH | 2024-03-14 | 2024-12-01 | STPxxxS-C72/Nsh+ | 72 | 182 | Monocristallin | N-TOPCon | biverre | 575 | OUI | 595 | OUI | définitif
PPE2 N°061-2024_001 | 0 | DAS SOLAR | 2024-03-18 | 2024-07-07 | DAS-DH108PA | 54 | 182 | Monocristallin | P-PERC | biverre | 400 | OUI | 425 | OUI | définitif
PPE2 N°061-2024_001 | 0 | DAS SOLAR | 2024-03-18 | 2024-07-07 | DAS-DH144PA | 72 | 182 | Monocristallin | P-PERC | biverre | 540 | OUI | 565 | OUI | définitif
PPE2 N°061-2024_002 | 0 | DAS SOLAR | 2024-03-18 | 2024-07-07 | DAS-WH108PA | 54 | 182 | Monocristallin | P-PERC | monoverre | 400 | OUI | 425 | OUI | définitif
PPE2 N°061-2024_002 | 0 | DAS SOLAR | 2024-03-18 | 2024-07-07 | DAS-WH144PA | 72 | 182 | Monocristallin | P-PERC | monoverre | 540 | OUI | 565 | OUI | définitif
PPE2 N°061-2023_001 | 1 | DAS SOLAR | 2024-03-18 | 2024-07-07 | DAS-DH108NA | 54 | 182 | Monocristallin | N-TOPCon | biverre | 415 | OUI | 440 | OUI | définitif
PPE2 N°061-2023_001 | 1 | DAS SOLAR | 2024-03-18 | 2024-07-07 | DAS-DH144NA | 72 | 182 | Monocristallin | N-TOPCon | biverre | 565 | OUI | 590 | OUI | définitif
PPE2 N°026-2024_005 | 0 | LONGI | 2024-03-18 | 2024-12-15 | LR5-72HGD | 72 | 182.2 | Monocristallin | N-TOPCon | biverre | 560 | OUI | 585 | OUI | définitif
PPE2 N°026-2024_006 | 0 | LONGI | 2024-03-18 | 2024-12-15 | LR5-72HGD | 72 | 182.2 | Monocristallin | N-TOPCon | biverre | 560 | OUI | 585 | OUI | définitif
PPE2 N°071-2024_002 | 0 | SYSTOSOLAR | 2024-04-02 | 2024-04-30 | DN-BT132N | 66 | 182 | Monocristallin | N-TOPCon | biverre | 500 | OUI | 500 | OUI | définitif
PPE2 N°029-2023_002 | 1 | JINKO | 2024-03-18 | 2024-04-30 | JKMxxxN-66HL4M-BDV | 66 | 182 | Monocristallin | N-TOPCon | biverre | 600 | OUI | 625 | OUI | définitif
PPE2 N°029-2023_003 | 1 | JINKO | 2024-03-18 | 2024-04-30 | JKMxxxN-54HL4R-BDV | 54 | 182 | Monocristallin | N-TOPCon | biverre | 420 | OUI | 445 | OUI | définitif
PPE2 N°029-2023_005 | 1 | JINKO | 2024-03-18 | 2024-04-30 | JKMxxxN-54HL4R-B | 54 | 182 | Monocristallin | N-TOPCon | monoverre | 420 | OUI | 445 | OUI | définitif
PPE2 N°029-2023_005 | 1 | JINKO | 2024-03-18 | 2024-04-30 | JKMxxxN-54HL4R-V | 54 | 182 | Monocristallin | N-TOPCon | monoverre | 425 | OUI | 450 | OUI | définitif
PPE2 N°029-2023_007 | 2 | JINKO | 2024-03-18 | 2024-04-30 | JKMxxxN-72HL4-BDV | 72 | 182.3 | Monocristallin | N-TOPCon | biverre | 565 | OUI | 590 | OUI | définitif
PPE2 N°029-2024_002 | 0 | JINKO | 2024-03-18 | 2024-04-30 | JKMxxxN-72HL4-BDV | 72 | 182.3 | Monocristallin | N-TOPCon | biverre | 565 | OUI | 590 | OUI | définitif
PPE2 N°029-2024_005 | 0 | JINKO | 2024-03-18 | 2024-04-30 | JKMxxxN-54HL4R-B | 54 | 182 | Monocristallin | N-TOPCon | monoverre | 420 | OUI | 445 | OUI | définitif
PPE2 N°029-2024_005 | 0 | JINKO | 2024-03-18 | 2024-04-30 | JKMxxxN-54HL4R-V | 54 | 182 | Monocristallin | N-TOPCon | monoverre | 425 | OUI | 450 | OUI | définitif
PPE2 N°029-2024_006 | 0 | JINKO | 2024-03-18 | 2024-04-30 | JKMxxxN-66HL4M-BDV | 66 | 182 | Monocristallin | N-TOPCon | biverre | 600 | OUI | 625 | OUI | définitif
PPE2 N°029-2024_007 | 0 | JINKO | 2024-03-18 | 2024-04-30 | JKMxxxN-54HL4R-BDV | 54 | 182 | Monocristallin | N-TOPCon | biverre | 420 | OUI | 445 | OUI | définitif
PPE2 N°029-2024_009 | 0 | JINKO | 2024-03-18 | 2024-04-30 | JKMxxxN-54HL4R-BDB | 54 | 182 | Monocristallin | N-TOPCon | biverre | 420 | OUI | 445 | OUI | définitif
PPE2 N°032-2024_001 | 0 | JOLYWOOD | 2024-03-18 | 2024-12-31 | JW-HT108N | 54 | 182.2 | Monocristallin | N-TOPCon | monoverre | 420 | OUI | 445 | OUI | définitif
PPE2 N°032-2024_001 | 0 | JOLYWOOD | 2024-03-18 | 2024-12-31 | JW-HT144N | 72 | 182.2 | Monocristallin | N-TOPCon | monoverre | 570 | OUI | 595 | OUI | définitif
PPE2 N°032-2024_002 | 0 | JOLYWOOD | 2024-03-18 | 2024-12-31 | JW-HD108N | 54 | 182.2 | Monocristallin | N-TOPCon | biverre | 420 | OUI | 445 | OUI | définitif
PPE2 N°032-2024_002 | 0 | JOLYWOOD | 2024-03-18 | 2024-12-31 | JW-HD144N | 72 | 182.2 | Monocristallin | N-TOPCon | biverre | 570 | OUI | 595 | OUI | définitif
PPE2 N°032-2024_003 | 0 | JOLYWOOD | 2024-03-18 | 2024-12-31 | JW-HD156N | 78 | 182.2 | Monocristallin | N-TOPCon | biverre | 610 | OUI | 635 | OUI | définitif